## Sheet1
巴彦淖尔市人民警察训练（反恐）基地项目 办公家具设计表
名称 | 使用数量 | 规格参数
观礼台室外看台座椅 | 870 | ★1. 一次成型优质高强度工程塑料靠背、坐板， ★2．整体符合国家环保标准。 ★3.规格420*420*18cm
篮球场看台座椅 | 385 | 1、看台技术要求 （1）、★本看台除需承载座椅本身重量外，还需承受下述重量： a、每平方米之承载为≧450kg； b、护栏中间必须承受每米≧65kg。 （2）、▲要求看台使用时呈阶梯状。 （3）、▲看台前沿及四周采用特制的铝合金型材(≥70*30*2mm)，增加摩擦，防止观众在前沿处滑倒。 （4）、★骨架：主承重梁采用一体滚压成“己”字型材：≥190*50*3mm,主立柱型材：≥100*50*4mm,副梁矩形管：≥40*60*3mm,导轨型材管：≥40*60*3mm,斜撑管：≥40*40*3mm,采用组合件结构，各组件折边后成型，通过螺栓相互连接，方便装拆。 （5）、▲踏板：采用≥18mm厚多层胶合板表面贴三聚氰胺防火板，背面刷防火涂料。 （6）、▲表面处理：所有的钢结构件表面都经过除油、除锈及磷化处理，后喷塑。 （7）、★台面：采用塑料防滑面，台面颜色采用黑色或深灰色，可减少灯光反射对镜头效果的影响。 2、座椅技术要求 ★采用低靠背中空吹塑座椅，座椅宽42cm，深42cm，高18cm，座椅间距为50cm，材质为高密度聚乙烯（HDPE） 3、其他技术要求 （1）、★预留安全通道宽度不小于1.5米。 （2）、★座椅后排支架与墙面连接支架不少于4个点，以确保结构稳固。 （3）、▲观众席三面均为围帘封闭，以防止人员等进入观众席底部。 （4）、▲上下过道设置指示灯，利于引导观众出入。
乒羽场地休息椅 | 20 | ★1.扶手脚：采用两块≥1.2冷轧钢板通过拉伸冲压成型、高频自动焊接，经除油除锈后静电喷涂而成。 ★2.横梁：采用≥68*68*2.0六角型铁方管型材，经除锈后静电喷涂而成。 ★3.椅面：椅面采用聚氨酯自结皮发泡（PU），内有高强度钢架；满足公共场所消杀要求。 ★4.三人座椅
报告厅 礼堂椅 | 390 | ★1.规格 座宽（扶手中对中）：550mm±10mm，座椅总高：1024±10mm，座高：460±10mm；座深度：450±10mm，座椅深度：720±10mm，扶手高640±10mm。 2.礼堂椅符合QB/T 2602-2013《影剧院公共座椅》、《GB 8624-2012《建筑材料及制品燃烧性能分级》、GB/T 35607-2017《绿色产品评价家具》： ①含水率：木材含水率符合家具用木材标准。 ▲②外观：塑料件外观、木材、人造板件、金属件、软包及缝纫件、漆膜等≥30项检测结果均合格。 ▲③力学性能要求：座面、椅背静载荷联合试验（座面：≥2000N、椅背：≥760N，≥10次，座面静荷载≥2000N）检测合格；扶手侧向静载荷试验（≥900N，≥10次）检测合格；座面、椅背耐久性联合试验（座面载荷≥ 950N；椅背载荷≥330N；座面平衡载荷：≥950N，≥50万次）检测合格；扶手冲击试验（冲击高度≥620mm，角度68°，≥10次）检测合格。 ★④甲醛释放量：公共座椅甲醛释放量≤0.120mg/m2h。 （★投标时提供礼堂椅检测报告彩色扫描件及国家市场监督管理总局（全国认证认可信息公共服务平台查询页面彩色打印扫描件），检测报告需要带CMA标识，具体检测标准及数值需要满足招标要求） ★3.座、背外板均采用优质多层板高温热压而成，自然环保，背外板采用上、下背板结构，上截长180±5mm宽410±5mm厚度15±1mm；下截长606±5mm宽536±5mm厚度15±1mm；整体精致简洁，层次分明；背板弧度采用大弧度设计，弧度为R600±10mm。座外板规格：长440±5mm宽430±5mm厚度10±1mm，带59个∅10不规则消音孔排列，更符合场地需求，外观美丽大方，坐感给人一种容纳包裹的感觉。 ★油漆板符合GB/T 3324-2017《木家具通用技术条件》、GB 18584-2001《室内装饰装修材料 木家具中有害物质限量》、GB/T 35601-2017《绿色产品评价人造板和木质地板》： ①品质属性：甲醛释放量甲醛释放量≤0.019mg/m3，可溶性重金属（铅、镉、铬、汞）总含量未检出。 ②表面理化性能要求：木家具表面理化性能要求-漆膜-耐液性1级，木家具表面理化性能要求-漆膜-耐湿热1级，木家具表面理化性能要求-漆膜-耐干热1级，木家具表面理化性能要求-漆膜-附着力0级，木家具表面理化性能要求-漆膜-耐冷热温差检测合格，木家具表面理化性能要求-漆膜-耐磨性1级，木家具表面理化性能要求-漆膜-抗冲击1级。 ③安全性要求：有害物质限量-产品有害物质限量-甲醛释放量（干燥器法）未检出，有害物质限量-产品有害物质限量-重金属含量（限色漆）-可溶性铅未检出，有害物质限量-产品有害物质限量-重金属含量（限色漆）-可溶性镉未检出，有害物质限量-产品有害物质限量-重金属含量（限色漆）-可溶性铬未检出，有害物质限量-产品有害物质限量-重金属含量（限色漆）-可溶性汞未检出。 （★投标时提供油漆板检测报告彩色扫描件及国家市场监督管理总局（全国认证认可信息公共服务平台查询页面彩色打印扫描件），检测报告需要带CMA标识，具体检测标准及数值需要满足招标要求）
报告厅 条桌 | 195 | ★1、面材：表面采用胡桃木木皮贴面，双面光滑平直，厚度≥0.6mm，符合GB 18584-2001《室内装饰装修材料 木家具中有害物质限量》标准要求，甲醛释放量≦0.1mg/L； ★2、基材：优质E0级及以上中密度纤维板，符合或优于GB/T 35600-2017《绿色产品评价人造板和木质地板》、GB/T 17657-2013《人造板及饰面人造板理化性能试验方法》标准、GB 18580-2017《室内装饰装修材料人造板及其制品中甲醛释放限量》标准的》中“甲醛释放量气候箱法≤0.02mg/m³（或未检出），苯、甲苯、二甲苯均≤2ug/m³（或未检出）； ★3、漆饰面：优质环保水性涂料，符合GB/T23999--2009《室内装饰装修用水性木器涂料》技术标准，游离甲醛含量≦5mg/kg； ★4、白乳胶：采用环保白乳胶，符合GB 18583-2008《室内装饰装修材料胶粘剂中有害物质限量》标准要求，游离甲醛≦0.2g/kg、苯和甲苯+二甲苯≦0.05g/kg、总挥发性有机物≦30g/L； 5、五金件：优质五金配件。1.导轨耐久性测试耐，方法：抽屉导轨以平均速度(0.25±0.1) m / s 循环相应的次数缓慢地启闭抽屉导轨，达到≧80000次。2.锁具耐久性，方法：通过锁具耐用度测试仪，以钥匙插入开启、关闭锁舌，拔出钥匙为1次循环，以不少于15次／ min 的频率，往复开、关达到≧20000次。3.门铰耐久性测试， 方法：将两个质量各位1kg的重物，分别挂在门的每一面的垂直中心线，上频率为6次／ min 速度启闭循环相应次数，达到≧80000次。 ★6. 规格(mm):1200W*350D*760H
报告厅 主席台桌子 | 4 | ★1、面材：表面采用胡桃木木皮贴面，双面光滑平直，厚度≥0.6mm，符合GB 18584-2001《室内装饰装修材料 木家具中有害物质限量》标准要求，甲醛释放量≦0.1mg/L； ★2、基材：优质E0级及以上中密度纤维板，符合或优于GB/T 35600-2017《绿色产品评价人造板和木质地板》、GB/T 17657-2013《人造板及饰面人造板理化性能试验方法》标准、GB 18580-2017《室内装饰装修材料人造板及其制品中甲醛释放限量》标准的》中“甲醛释放量气候箱法≤0.02mg/m³（或未检出），苯、甲苯、二甲苯均≤2ug/m³（或未检出）； ★3、漆饰面：优质环保水性涂料，符合GB/T23999--2009《室内装饰装修用水性木器涂料》技术标准，游离甲醛含量≦5mg/kg； ★4、白乳胶：采用环保白乳胶，符合GB 18583-2008《室内装饰装修材料胶粘剂中有害物质限量》标准要求，游离甲醛≦0.2g/kg、苯和甲苯+二甲苯≦0.05g/kg、总挥发性有机物≦30g/L； ★5、五金件：优质五金配件。1.导轨耐久性测试耐，方法：抽屉导轨以平均速度(0.25±0.1) m / s 循环相应的次数缓慢地启闭抽屉导轨，达到≧80000次。2.锁具耐久性，方法：通过锁具耐用度测试仪，以钥匙插入开启、关闭锁舌，拔出钥匙为1次循环，以不少于15次／ min 的频率，往复开、关达到≧20000次。3.门铰耐久性测试， 方法：将两个质量各位1kg的重物，分别挂在门的每一面的垂直中心线，上频率为6次／ min 速度启闭循环相应次数，达到≧80000次。 ★6. 规格(mm):1600W*700D*780H
报告厅 主席台桌子 | 3 | ★1、面材：表面采用胡桃木木皮贴面，双面光滑平直，厚度≥0.6mm，符合GB 18584-2001《室内装饰装修材料 木家具中有害物质限量》标准要求，甲醛释放量≦0.1mg/L； ★2、基材：优质E0级及以上中密度纤维板，符合或优于GB/T 35600-2017《绿色产品评价人造板和木质地板》、GB/T 17657-2013《人造板及饰面人造板理化性能试验方法》标准、GB 18580-2017《室内装饰装修材料人造板及其制品中甲醛释放限量》标准的》中“甲醛释放量气候箱法≤0.02mg/m³（或未检出），苯、甲苯、二甲苯均≤2ug/m³（或未检出）； ★3、漆饰面：优质环保水性涂料，符合GB/T23999--2009《室内装饰装修用水性木器涂料》技术标准，游离甲醛含量≦5mg/kg； ★4、白乳胶：采用环保白乳胶，符合GB 18583-2008《室内装饰装修材料胶粘剂中有害物质限量》标准要求，游离甲醛≦0.2g/kg、苯和甲苯+二甲苯≦0.05g/kg、总挥发性有机物≦30g/L； ★5、五金件：优质五金配件。1.导轨耐久性测试耐，方法：抽屉导轨以平均速度(0.25±0.1) m / s 循环相应的次数缓慢地启闭抽屉导轨，达到≧80000次。2.锁具耐久性，方法：通过锁具耐用度测试仪，以钥匙插入开启、关闭锁舌，拔出钥匙为1次循环，以不少于15次／ min 的频率，往复开、关达到≧20000次。3.门铰耐久性测试， 方法：将两个质量各位1kg的重物，分别挂在门的每一面的垂直中心线，上频率为6次／ min 速度启闭循环相应次数，达到≧80000次。 ★6. 规格(mm):1000W*700D*780H
报告厅 主席台椅子 | 11 | ★1、面材：优质环保牛皮，符合GB 18401-2010《国家纺织产品基本安全技术规范》技术要求，甲醛含量检测结果为合格； ★2、基材：优质环保聚氨酯泡沫塑料海绵，符合GB/T 10802-2006《通用软质聚醚型聚氨酯泡沫塑料》标准，回弹率≧45%，拉伸强度≧150kPa，伸长率≧150%，撕裂强度≧2.2N/cm； ★3、椅架：优质实木椅架，符合“GB/T 3324-2017 木家具通用技术条件”标准，木制件外观无贯通裂缝、虫蛀、腐朽材、树脂囊、节子、死节、孔洞、夹皮和树脂道、树脂道、其他轻微材质缺陷未见缺陷。
报告厅 演讲台 | 1 | ★1、面材：表面采用胡桃木木皮贴面，双面光滑平直，厚度≥0.6mm，符合GB 18584-2001《室内装饰装修材料 木家具中有害物质限量》标准要求，甲醛释放量≦0.1mg/L； ★2、基材：优质E0级及以上中密度纤维板，符合或优于GB/T 35600-2017《绿色产品评价人造板和木质地板》、GB/T 17657-2013《人造板及饰面人造板理化性能试验方法》标准、GB 18580-2017《室内装饰装修材料人造板及其制品中甲醛释放限量》标准的》中“甲醛释放量气候箱法≤0.02mg/m³（或未检出），苯、甲苯、二甲苯均≤2ug/m³（或未检出）； ★3、漆饰面：优质环保水性涂料，符合GB/T23999--2009《室内装饰装修用水性木器涂料》技术标准，游离甲醛含量≦5mg/kg； ★4、白乳胶：采用环保白乳胶，符合GB 18583-2008《室内装饰装修材料胶粘剂中有害物质限量》标准要求，游离甲醛≦0.2g/kg、苯和甲苯+二甲苯≦0.05g/kg、总挥发性有机物≦30g/L； ★5、五金件：优质五金配件。1.导轨耐久性测试耐，方法：抽屉导轨以平均速度(0.25±0.1) m / s 循环相应的次数缓慢地启闭抽屉导轨，达到≧80000次。2.锁具耐久性，方法：通过锁具耐用度测试仪，以钥匙插入开启、关闭锁舌，拔出钥匙为1次循环，以不少于15次／ min 的频率，往复开、关达到≧20000次。3.门铰耐久性测试， 方法：将两个质量各位1kg的重物，分别挂在门的每一面的垂直中心线，上频率为6次／ min 速度启闭循环相应次数，达到≧80000次。 ★6. 规格(mm):800W*600D*1150H
更衣室 储物柜 | 180 | ★1.材质：更衣柜全部为ABS全新工程塑料制成，强度高、韧性好、耐冲击，不易腐蚀，无毒无味，环保耐用。 ★2.工艺：采用钢制模具注塑一次成型； ★3.产品特点：榫卯结构并合理安排加强筋，安装时不用胶水粘连，不用任何螺丝和铆钉，使用产品自身力量相互连接，保证整组柜子牢固稳定。无需螺丝固定在墙上，便于后期维护、清洗，产品不变形、不扭曲，达到可重复拆装使用要求。 4.使用寿命：抗冲击、耐腐蚀、不生锈，设计使用寿命大于20年 ★5.铰链：高强度ABS铰链，无任何螺丝连接，防水防锈。 ▲6.安装方式:榫卯连接，牢固耐用，底座高度为≥80mm，上下板厚≥30mm从而使产品更牢固，结实耐用。每个门板与侧板连接才有高强度ABS防水铰链和上下门轴加固，使门板更结实耐用，门板与侧板并安装有防盗插销。每门要加装拉手（作用1.方便开门；2.防止门在不锁状态下自动开门，撞伤他人。）配有挂衣杆，方便挂衣服。 ▲7.门板：门板内侧加装多功能钩及多功能置物盒。可放置小件物品如笔，手表，眼镜等方便使用，平面门板设计，易清洗管理，整体感更美观，采用内置骨架结构，使门板承受力度更强，承受力点更多，不变形，柜体组合更牢固，副门框二次10个卡点固定，使得门板结构更加稳固，不会摇晃单薄。更有工业设计的质感和安全耐用环保。符合现代科技与健康结合的产物。门框左上角均可嵌入式PVC白色门牌，防潮防水防褪色，尺寸82*43mm，激光打印号码，颜色随意选择搭配，更多样性，ABS色母原料，无色差，一体成型颜色不褪色 ★8.锁具：钥匙锁，一锁配二钥匙，配有万能钥匙方便管理，可快速更换锁芯，避免钥匙丢后要换锁的麻烦步骤，锁为镀铬材料外壳处理，钥匙为铜制，互开率为1/5000
合班教室 桌子 | 107 | ★1.规格: 长1400*宽500*高750mm ★2.办公（培训桌）符合：GB/T 3325-2017《金属家具通用技术条件》： ①安全性能要求：有害物质限量-产品中人造板部件甲醛释放量≤0.013mg/m3;有害物质限量-产品涂层和覆面层中可溶性金属-可溶性铅≤0.02mg/kg;有害物质限量-产品涂层和覆面层中可溶性金属-可溶性镉未检出，有害物质限量-产品涂层和覆面层中可溶性金属-可溶性铬未检出，有害物质限量-产品涂层和覆面层中可溶性金属-可溶性汞未检出。 ②理化性能要求：木制件表面涂层-耐湿热1级，木制件表面涂层-耐干热1级。 ③力学性能要求：桌类强度和耐久性-桌面垂直冲击试验（≥跌落140mm，≥2次）检测合格，桌类强度和耐久性-桌面水平耐久性试验（循环≥15000次，加载≥150N）检测合格，桌类稳定性-垂直加载稳定性试验（垂直加载稳定性≥600N）检测检测合格。 （★投标时提供办公（培训桌）检测报告彩色扫描件及国家市场监督管理总局（全国认证认可信息公共服务平台查询页面彩色打印扫描件），检测报告需要带CMA标识，具体检测标准及数值需要满足招标要求） ★3.台面板及前档板 采用优质高密度刨花板面贴防火板，经模具热压，四周PVC封边，台面板厚度25mm，前档板厚度18mm。 刨花板符合GB/T 4897-2015《刨花板》、GB/T 35601-2017《绿色产品评价人造板和木质地板》、GB/T 15102-2017《浸渍胶膜纸饰面纤维板和刨花板》： ①品质属性：甲醛释放量≤0.012mg/m3。 ②握螺钉力：板面≥1140N，板边≥770N。 ③理化性能：浸渍胶膜纸饰面刨花板理化性能-内结合强度≥0.38MPa,浸渍胶膜纸饰面刨花板理化性能-表面耐磨-磨耗值≤32.6mg/100r，浸渍胶膜纸饰面刨花板理化性能-表面耐香烟燃烧5级或以上，浸渍胶膜纸饰面刨花板理化性能-表面耐冷热循环、表面耐划痕检测均合格。浸渍胶膜纸饰面刨花板理化性能-表面耐干热、表面耐污染腐蚀-素色、表面耐龟裂、、表面耐水蒸气、耐光色牢度均达5级或以上。 （★投标时提供刨花板检测报告彩色扫描件及国家市场监督管理总局（全国认证认可信息公共服务平台查询页面彩色打印扫描件），检测报告需要带CMA标识，具体检测标准及数值需要满足招标要求） ★4.立柱 采用规格≥83*35*厚度≥1.5mm优质钢管,表面采用防锈静电喷涂处理,脚管与地面成78±10度角。 钢材（喷涂）符合GB/T 3325-2017《金属家具通用技术条件》、QB/T 3826-1999《轻工产品金属镀层和化学处理层的耐腐蚀试验方法 中性盐雾试验（NSS）法》、GB/T 228.1-2021《金属材料 拉伸试验 第1部分：室温试验方法》： ①耐腐蚀试验：中性盐雾试验-300h 10级。 ②抗拉强度：抗拉强度不低于390MPa。 ③断后伸长率：断后伸长率不低于35.0%。 （★投标时提供钢材（喷涂）检测报告彩色扫描件及国家市场监督管理总局（全国认证认可信息公共服务平台查询页面彩色打印扫描件），检测报告需要带CMA标识，具体检测标准及数值需要满足招标要求）
合班教室 定制讲桌 | 6 | ★1、基材：采用E0级及以上优质环保三聚氰胺饰面板，符合GB/T 15102-2017《浸渍胶膜纸饰面纤维板和刨花板》和GB 18580-2017《室内装饰装修材料 人造板及其制品中甲醛释放限量》技术标准，甲醛释放量≦0.02mg/m³； ★2、热熔胶：采用环保热熔胶 ，依据GB 18583-2008《室内装饰装修材料胶粘剂中有害物质限量》标准要求，游离甲醛≦0.05g/kg、苯和甲苯+二甲苯≦0.05g/kg、总挥发性有机物≦10g/L； ★3、封边：采用ABS激光封边条封边，符合GB/T 4463-2013《家具用封边条技术要求》标准要求，甲醛释放量≦0.1mg/L； ▲4、五金件：选用优质五金配件；1.导轨耐久性测试耐，方法：抽屉导轨以平均速度(0.25±0.1) m / s 循环相应的次数缓慢地启闭抽屉导轨，达到≧80000次。2.锁具耐久性，方法：通过锁具耐用度测试仪，以钥匙插入开启、关闭锁舌，拔出钥匙为1次循环，以不少于15次／ min 的频率，往复开、关达到≧20000次。3.门铰耐久性测试， 方法：将两个质量各位1kg的重物，分别挂在门的每一面的垂直中心线，上频率为6次／ min 速度启闭循环相应次数，达到≧80000次。 ★5.规格：1400*700*780（mm)
讲师椅 | 6 | ★规格：500*510*845 ★材质：【符合办公椅行业标准QB/T2280-2016】 ▲【功能】背部可旋转活动，紧贴人体后背，任意角度支撑人体后背 ★【背框】背框为尼龙加纤（PA+GF)：高强度塑料材质 ▲【板材（夹板）】背板和坐垫板材使用E1板材，厚度≥12-15mm ▲【布料】原料涤纶，强度高，弹性好。热塑性好，耐磨性好，耐腐蚀，耐光性好，色牢度高，不易褪色 ▲【海绵】高密度切割海绵，高回弹，坐感舒适 【椅脚】采用≥p22*1.5mm圆管，表面喷砂处理，硬度大，韧性好安全性高。
实训室 桌子 | 36 | ★1.规格: 长1400*宽500*高750mm ★2.办公（培训桌）符合：GB/T 3325-2017《金属家具通用技术条件》： ①安全性能要求：有害物质限量-产品中人造板部件甲醛释放量≤0.013mg/m3;有害物质限量-产品涂层和覆面层中可溶性金属-可溶性铅≤0.02mg/kg;有害物质限量-产品涂层和覆面层中可溶性金属-可溶性镉未检出，有害物质限量-产品涂层和覆面层中可溶性金属-可溶性铬未检出，有害物质限量-产品涂层和覆面层中可溶性金属-可溶性汞未检出。 ②理化性能要求：木制件表面涂层-耐湿热1级，木制件表面涂层-耐干热1级。 ③力学性能要求：桌类强度和耐久性-桌面垂直冲击试验（≥跌落140mm，≥2次）检测合格，桌类强度和耐久性-桌面水平耐久性试验（循环≥15000次，加载≥150N）检测合格，桌类稳定性-垂直加载稳定性试验（垂直加载稳定性≥600N）检测检测合格。 （★投标时提供办公（培训桌）检测报告彩色扫描件及国家市场监督管理总局（全国认证认可信息公共服务平台查询页面彩色打印扫描件），检测报告需要带CMA标识，具体检测标准及数值需要满足招标要求） ★3.台面板及前档板 采用优质高密度刨花板面贴防火板，经模具热压，四周PVC封边，台面板厚度25mm，前档板厚度18mm。 刨花板符合GB/T 4897-2015《刨花板》、GB/T 35601-2017《绿色产品评价人造板和木质地板》、GB/T 15102-2017《浸渍胶膜纸饰面纤维板和刨花板》： ①品质属性：甲醛释放量≤0.012mg/m3。 ②握螺钉力：板面≥1140N，板边≥770N。 ③理化性能：浸渍胶膜纸饰面刨花板理化性能-内结合强度≥0.38MPa,浸渍胶膜纸饰面刨花板理化性能-表面耐磨-磨耗值≤32.6mg/100r，浸渍胶膜纸饰面刨花板理化性能-表面耐香烟燃烧5级或以上，浸渍胶膜纸饰面刨花板理化性能-表面耐冷热循环、表面耐划痕检测均合格。浸渍胶膜纸饰面刨花板理化性能-表面耐干热、表面耐污染腐蚀-素色、表面耐龟裂、、表面耐水蒸气、耐光色牢度均达5级或以上。 （★投标时提供刨花板检测报告彩色扫描件及国家市场监督管理总局（全国认证认可信息公共服务平台查询页面彩色打印扫描件），检测报告需要带CMA标识，具体检测标准及数值需要满足招标要求） ★4.立柱 采用规格≥83*35*厚度≥1.5mm优质钢管,表面采用防锈静电喷涂处理,脚管与地面成78±10度角。 钢材（喷涂）符合GB/T 3325-2017《金属家具通用技术条件》、QB/T 3826-1999《轻工产品金属镀层和化学处理层的耐腐蚀试验方法 中性盐雾试验（NSS）法》、GB/T 228.1-2021《金属材料 拉伸试验 第1部分：室温试验方法》： ①耐腐蚀试验：中性盐雾试验-300h 10级。 ②抗拉强度：抗拉强度不低于390MPa。 ③断后伸长率：断后伸长率不低于35.0%。 （★投标时提供钢材（喷涂）检测报告彩色扫描件及国家市场监督管理总局（全国认证认可信息公共服务平台查询页面彩色打印扫描件），检测报告需要带CMA标识，具体检测标准及数值需要满足招标要求）
实训室桌子 | 30 | ★1、基材：采用E0级及以上优质环保三聚氰胺饰面板，符合GB/T 15102-2017《浸渍胶膜纸饰面纤维板和刨花板》和GB 18580-2017《室内装饰装修材料 人造板及其制品中甲醛释放限量》技术标准，甲醛释放量≦0.02mg/m³； ★2、热熔胶：采用环保热熔胶 ，依据GB 18583-2008《室内装饰装修材料胶粘剂中有害物质限量》标准要求，游离甲醛≦0.05g/kg、苯和甲苯+二甲苯≦0.05g/kg、总挥发性有机物≦10g/L； ★3、封边：采用ABS激光封边条封边，符合GB/T 4463-2013《家具用封边条技术要求》标准要求，甲醛释放量≦0.1mg/L； ▲4、五金件：选用优质五金配件；1.导轨耐久性测试耐，方法：抽屉导轨以平均速度(0.25±0.1) m / s 循环相应的次数缓慢地启闭抽屉导轨，达到≧80000次。2.锁具耐久性，方法：通过锁具耐用度测试仪，以钥匙插入开启、关闭锁舌，拔出钥匙为1次循环，以不少于15次／ min 的频率，往复开、关达到≧20000次。3.门铰耐久性测试， 方法：将两个质量各位1kg的重物，分别挂在门的每一面的垂直中心线，上频率为6次／ min 速度启闭循环相应次数，达到≧80000次。 5、脚架：优质金属喷涂脚架。 ★6.可自由组合
实训室 椅子 | 470 | ★规格：500*510*845 ★材质：【符合办公椅行业标准QB/T2280-2016】 ★【功能】背部可旋转活动，紧贴人体后背，任意角度支撑人体后背 ★【背框】背框为尼龙加纤（PA+GF)：高强度塑料材质 ▲【板材（夹板）】背板和坐垫板材使用E1板材，厚度≥12-15mm ▲【布料】原料涤纶，强度高，弹性好。热塑性好，耐磨性好，耐腐蚀，耐光性好，色牢 度高，不易褪色 ▲【海绵】高密度切割海绵，高回弹，坐感舒适 ▲【椅脚】采用p22*1.5mm圆管，表面喷砂处理，硬度大，韧性好安全性高。
公安网络教室 桌子 | 50 | ★1、基材：采用E0级及以上优质环保三聚氰胺饰面板，符合GB/T 15102-2017《浸渍胶膜纸饰面纤维板和刨花板》和GB 18580-2017《室内装饰装修材料 人造板及其制品中甲醛释放限量》技术标准，甲醛释放量≦0.02mg/m³； ★2、热熔胶：采用环保热熔胶 ，依据GB 18583-2008《室内装饰装修材料胶粘剂中有害物质限量》标准要求，游离甲醛≦0.05g/kg、苯和甲苯+二甲苯≦0.05g/kg、总挥发性有机物≦10g/L； ★3、封边：采用ABS激光封边条封边，符合GB/T 4463-2013《家具用封边条技术要求》标准要求，甲醛释放量≦0.1mg/L； ▲4、五金件：选用优质五金配件；1.导轨耐久性测试耐，方法：抽屉导轨以平均速度(0.25±0.1) m / s 循环相应的次数缓慢地启闭抽屉导轨，达到≧80000次。2.锁具耐久性，方法：通过锁具耐用度测试仪，以钥匙插入开启、关闭锁舌，拔出钥匙为1次循环，以不少于15次／ min 的频率，往复开、关达到≧20000次。3.门铰耐久性测试， 方法：将两个质量各位1kg的重物，分别挂在门的每一面的垂直中心线，上频率为6次／ min 速度启闭循环相应次数，达到≧80000次。 ★5.规格：（mm)700*400*780带屏风和主机托、键盘托
开放图书馆休闲沙发1套带三个茶几 | 1 | ★规格：2+1+1+1+1位配套3个茶几 ★1．优质布绒饰面，手感舒适； ★2. 实木框架，采用含水率低于9%的优质硬木木方及5MM以上多层夹板， ★3.整体符合国家环保标准。
开放图书馆高背沙发1套（双人座2个+长几1个） | 1 | ★规格：2+2位配套1个长几 ★1．优质布绒饰面，手感舒适； ★2. 实木框架，采用含水率低于9%的优质硬木木方及5MM以上多层夹板， ★3.整体符合国家环保标准。 | 2
开放图书馆 桌子 | 4 | ★1．基材：采用全实木制作，内材结构所用胶水为环保环氧树脂胶； ★2. 采用一级“大宝”环保型哑光漆，经6次以上油漆喷涂、打磨，表面硬度过H级，漆面平整无粉尘颗粒； ★3．整体符合国家E0环保标准,甲醛释放量≤0.5mg/L。 ★4.规格（mm)：1600W*800D*750H ★5.功能：带灯带，带插座
开放图书馆 椅子 | 20 | 材质：【符合办公椅行业标准QB/T2280-2016】 ★【背框】背框为尼龙加纤（PA+GF)：高强度塑料材质 ▲【板材（夹板）】背板和坐垫板材使用E1板材，厚度≥12-15mm ▲【布料】原料涤纶，强度高，弹性好。热塑性好，耐磨性好，耐腐蚀，耐光性好，色牢 度高，不易褪色 ▲【海绵】高密度切割海绵，高回弹，坐感舒适 【椅脚】采用≥p22*1.5mm圆管，表面喷砂处理，硬度大，韧性好安全性高。
办公室 屏风办公桌 | 40 | ★1、基材：采用E0级及以上优质环保三聚氰胺饰面板，符合GB/T 15102-2017《浸渍胶膜纸饰面纤维板和刨花板》和GB 18580-2017《室内装饰装修材料 人造板及其制品中甲醛释放限量》技术标准，甲醛释放量≦0.02mg/m³； ★2、热熔胶：采用环保热熔胶 ，依据GB 18583-2008《室内装饰装修材料胶粘剂中有害物质限量》标准要求，游离甲醛≦0.05g/kg、苯和甲苯+二甲苯≦0.05g/kg、总挥发性有机物≦10g/L； ★3、封边：采用ABS激光封边条封边，符合GB/T 4463-2013《家具用封边条技术要求》标准要求，甲醛释放量≦0.1mg/L； ★4、五金件：选用优质五金配件；1.导轨耐久性测试耐，方法：抽屉导轨以平均速度(0.25±0.1) m / s 循环相应的次数缓慢地启闭抽屉导轨，达到≧80000次。2.锁具耐久性，方法：通过锁具耐用度测试仪，以钥匙插入开启、关闭锁舌，拔出钥匙为1次循环，以不少于15次／ min 的频率，往复开、关达到≧20000次。3.门铰耐久性测试，方法：将两个质量各位1kg的重物，分别挂在门的每一面的垂直中心线，上频率为6次／ min 速度启闭循环相应次数，达到≧80000次。 ★5.规格：（mm)1600W*2400D*1100H
办公室 办公椅 | 80 | ★规格：576*620*998 ★材质：【符合办公椅行业标准QB/T2280-2016】 ★【背框】背框为尼龙加纤（PA+GF）:高强度塑料材质 【网料】涤纶+PVC,强度高，重量轻，抗压冲击性强，防虫，保温具备良好透气性、优秀的回弹性，而且防潮防霉，经久耐用。 【板材（夹板）】坐垫板材使用E1板材，厚度≥12mm 【布料】原料涤纶，强度高，弹性好。热塑性好，耐磨性好，耐腐蚀，耐光性好，色牢度高，不易褪色 【扶手】尼龙加纤（PA+GF）单边可承受≥75公斤 【海绵】采用高密度定型海绵，久坐不累，不变形 【椅脚】采用≥φ25*1.9mm圆管，受力弯位处内加套管圆管φ20*1.5，表面电镀处理，硬度大，韧性好安全性高。
独立办公室办公桌 | 4 | ★1、基材：采用E0级及以上优质环保三聚氰胺饰面板，符合GB/T 15102-2017《浸渍胶膜纸饰面纤维板和刨花板》和GB 18580-2017《室内装饰装修材料 人造板及其制品中甲醛释放限量》技术标准，甲醛释放量≦0.02mg/m³； ★2、热熔胶：采用环保热熔胶 ，依据GB 18583-2008《室内装饰装修材料胶粘剂中有害物质限量》标准要求，游离甲醛≦0.05g/kg、苯和甲苯+二甲苯≦0.05g/kg、总挥发性有机物≦10g/L； ★3、封边：采用ABS激光封边条封边，符合GB/T 4463-2013《家具用封边条技术要求》标准要求，甲醛释放量≦0.1mg/L； ★4、五金件：选用优质五金配件；1.导轨耐久性测试耐，方法：抽屉导轨以平均速度(0.25±0.1) m / s 循环相应的次数缓慢地启闭抽屉导轨，达到≧80000次。2.锁具耐久性，方法：通过锁具耐用度测试仪，以钥匙插入开启、关闭锁舌，拔出钥匙为1次循环，以不少于15次／ min 的频率，往复开、关达到≧20000次。3.门铰耐久性测试，方法：将两个质量各位1kg的重物，分别挂在门的每一面的垂直中心线，上频率为6次／ min 速度启闭循环相应次数，达到≧80000次。 ★5.规格：（mm)2200W*1800D*750H
独立办公室备用桌子 | 4 | ★1、基材：采用E0级及以上优质环保三聚氰胺饰面板，符合GB/T 15102-2017《浸渍胶膜纸饰面纤维板和刨花板》和GB 18580-2017《室内装饰装修材料 人造板及其制品中甲醛释放限量》技术标准，甲醛释放量≦0.02mg/m³； ★2、热熔胶：采用环保热熔胶 ，依据GB 18583-2008《室内装饰装修材料胶粘剂中有害物质限量》标准要求，游离甲醛≦0.05g/kg、苯和甲苯+二甲苯≦0.05g/kg、总挥发性有机物≦10g/L； ★3、封边：采用ABS激光封边条封边，符合GB/T 4463-2013《家具用封边条技术要求》标准要求，甲醛释放量≦0.1mg/L； ★4、五金件：选用优质五金配件；1.导轨耐久性测试耐，方法：抽屉导轨以平均速度(0.25±0.1) m / s 循环相应的次数缓慢地启闭抽屉导轨，达到≧80000次。2.锁具耐久性，方法：通过锁具耐用度测试仪，以钥匙插入开启、关闭锁舌，拔出钥匙为1次循环，以不少于15次／ min 的频率，往复开、关达到≧20000次。3.门铰耐久性测试，方法：将两个质量各位1kg的重物，分别挂在门的每一面的垂直中心线，上频率为6次／ min 速度启闭循环相应次数，达到≧80000次。 ★5.规格：（mm)1600W*800D*750H
独立办公室卷柜 | 4 | ★1、基材：采用E0级及以上优质环保三聚氰胺饰面板，符合GB/T 15102-2017《浸渍胶膜纸饰面纤维板和刨花板》和GB 18580-2017《室内装饰装修材料 人造板及其制品中甲醛释放限量》技术标准，甲醛释放量≦0.02mg/m³； ★2、热熔胶：采用环保热熔胶 ，依据GB 18583-2008《室内装饰装修材料胶粘剂中有害物质限量》标准要求，游离甲醛≦0.05g/kg、苯和甲苯+二甲苯≦0.05g/kg、总挥发性有机物≦10g/L； ★3、封边：采用ABS激光封边条封边，符合GB/T 4463-2013《家具用封边条技术要求》标准要求，甲醛释放量≦0.1mg/L； ★4、五金件：选用优质五金配件；1.导轨耐久性测试耐，方法：抽屉导轨以平均速度(0.25±0.1) m / s 循环相应的次数缓慢地启闭抽屉导轨，达到≧80000次。2.锁具耐久性，方法：通过锁具耐用度测试仪，以钥匙插入开启、关闭锁舌，拔出钥匙为1次循环，以不少于15次／ min 的频率，往复开、关达到≧20000次。3.门铰耐久性测试，方法：将两个质量各位1kg的重物，分别挂在门的每一面的垂直中心线，上频率为6次／ min 速度启闭循环相应次数，达到≧80000次。 ★5.规格：（mm)2400W*400D*2000H
独立办公室 高背办公椅 | 4 | 1、面材：采用优质环保网布，符合GB 18401-2010《国家纺织产品基本安全技术规范》技术标准，甲醛含量、可分解致癌芳香胺染料检测结果为合格； ★2、海绵：优质环保聚氨酯泡沫塑料海绵，符合GB/T 10802-2006《通用软质聚醚型聚氨酯泡沫塑料》标准，回弹率≧45%，拉伸强度≧150kPa，伸长率≧150%，撕裂强度≧2.2N/cm； 3、气压棒：优质气压棒，符合GB/T 3325-2008《金属家具通用技术条件》标准要求; 4、脚架：优质五星脚架，符合“QB/T 2280-2016《办公家具 办公椅》标准要求，脚轮往复磨损测试后使用功能无损坏和丧失； ★ 符合CQM25-2100-14-2022《人类功效学产品认证规则》办公椅技术标准要求。 ★ 符合GB/T 35607-2017《绿色产品评价家具》椅凳类；
独立办公室 普通办公椅 | 12 | ★规格：576*620*998 ★材质：【符合办公椅行业标准QB/T2280-2016】 ★【背框】背框为尼龙加纤（PA+GF）:高强度塑料材质 【网料】涤纶+PVC,强度高，重量轻，抗压冲击性强，防虫，保温具备良好透气性、优秀的回弹性，而且防潮防霉，经久耐用。 【板材（夹板）】坐垫板材使用E1板材，厚度≥12mm 【布料】原料涤纶，强度高，弹性好。热塑性好，耐磨性好，耐腐蚀，耐光性好，色牢度高，不易褪色 【扶手】尼龙加纤（PA+GF）单边可承受≥75公斤 【海绵】采用高密度定型海绵，久坐不累，不变形 【椅脚】采用≥φ25*1.9mm圆管，受力弯位处内加套管圆管≥φ20*1.5，表面电镀处理，硬度大，韧性好安全性高。
会议室 会议桌 | 1 | ★1、基材：采用E0级及以上优质环保三聚氰胺饰面板，符合GB/T 15102-2017《浸渍胶膜纸饰面纤维板和刨花板》和GB 18580-2017《室内装饰装修材料 人造板及其制品中甲醛释放限量》技术标准，甲醛释放量≦0.02mg/m³； ★2、热熔胶：采用环保热熔胶 ，依据GB 18583-2008《室内装饰装修材料胶粘剂中有害物质限量》标准要求，游离甲醛≦0.05g/kg、苯和甲苯+二甲苯≦0.05g/kg、总挥发性有机物≦10g/L； ★3、封边：采用ABS激光封边条封边，符合GB/T 4463-2013《家具用封边条技术要求》标准要求，甲醛释放量≦0.1mg/L； ★4、五金件：选用优质五金配件；1.导轨耐久性测试耐，方法：抽屉导轨以平均速度(0.25±0.1) m / s 循环相应的次数缓慢地启闭抽屉导轨，达到≧80000次。2.锁具耐久性，方法：通过锁具耐用度测试仪，以钥匙插入开启、关闭锁舌，拔出钥匙为1次循环，以不少于15次／ min 的频率，往复开、关达到≧20000次。3.门铰耐久性测试，方法：将两个质量各位1kg的重物，分别挂在门的每一面的垂直中心线，上频率为6次／ min 速度启闭循环相应次数，达到≧80000次。 ★5.规格：（mm)7000W*1600D*750H
会议室 会议桌 | 1 | ★1、基材：采用E0级及以上优质环保三聚氰胺饰面板，符合GB/T 15102-2017《浸渍胶膜纸饰面纤维板和刨花板》和GB 18580-2017《室内装饰装修材料 人造板及其制品中甲醛释放限量》技术标准，甲醛释放量≦0.02mg/m³； ★2、热熔胶：采用环保热熔胶 ，依据GB 18583-2008《室内装饰装修材料胶粘剂中有害物质限量》标准要求，游离甲醛≦0.05g/kg、苯和甲苯+二甲苯≦0.05g/kg、总挥发性有机物≦10g/L； ★3、封边：采用ABS激光封边条封边，符合GB/T 4463-2013《家具用封边条技术要求》标准要求，甲醛释放量≦0.1mg/L； ▲4、五金件：选用优质五金配件；1.导轨耐久性测试耐，方法：抽屉导轨以平均速度(0.25±0.1) m / s 循环相应的次数缓慢地启闭抽屉导轨，达到≧80000次。2.锁具耐久性，方法：通过锁具耐用度测试仪，以钥匙插入开启、关闭锁舌，拔出钥匙为1次循环，以不少于15次／ min 的频率，往复开、关达到≧20000次。3.门铰耐久性测试，方法：将两个质量各位1kg的重物，分别挂在门的每一面的垂直中心线，上频率为6次／ min 速度启闭循环相应次数，达到≧80000次。 ★5.规格：（mm)7000W*1600D*750H
会议室 会议椅 | 80 | 1、面材：采用优质环保超纤皮，符合GB 18401-2010《国家纺织产品基本安全技术规范》技术要求，甲醛含量检测结果为合格； ★2、海绵：优质环保聚氨酯泡沫塑料海绵，符合GB/T 10802-2006《通用软质聚醚型聚氨酯泡沫塑料》标准，回弹率≧45%，拉伸强度≧150kPa，伸长率≧150%，撕裂强度≧2.2N/cm； 3、脚架：优质不锈钢弓形脚架，符合GB/T 3325-2017《金属家具通用技术条件》标准要求，金属件外观性能符合要求； ★4.规格：576W*620D*998H
文件柜 | 42 | ★1、规格（单位mm）：柜体：宽900×厚400×高1850；柜门安装一体式扣手连锁，具有抽换锁心功能，长期使用不变形、不松框，不生锈。 ★2、材质:所有板均为SPCC一级优质冷轧钢板，裸板厚度不小于0.8mm。 ▲3、制作工艺：钢板经过剪切，冲压，折弯，焊接，装配而成，焊接部分采用高标准熔接焊，表面平整光滑。符合GB6807-2001国家标准，各版块扣合严密、连接牢固，成品不开裂、不变形、焊缝连接口打磨平整。衣柜涂装前均经过严格的九工位（热水洗、预脱脂、脱脂、冷水洗、表调、陶化）处理，采用优质环保聚酯环氧粉末静电喷塑、高温固化，喷涂色彩柔和、美观大方、无环境影响，无毒、无副作用、无异味，涂层无流挂、无剥落、返锈、色差等现象。
办公室更衣柜 | 42 | ★1、规格（单位mm）：柜体：宽900×厚400×高1850；柜门安装一体式扣手连锁，具有抽换锁心功能，长期使用不变形、不松旷，不生锈。 ★2、材质:所有板均为SPCC一级优质冷轧钢板，裸板厚度不小于0.8mm。 ▲3、制作工艺：钢板经过剪切，冲压，折弯，焊接，装配而成，焊接部分采用高标准熔接焊，表面平整光滑。符合GB6807-2001国家标准，各版块扣合严密、连接牢固，成品不开裂、不变形、焊缝连接口打磨平整。衣柜涂装前均经过严格的九工位（热水洗、预脱脂、脱脂、冷水洗、表调、陶化）处理，采用优质环保聚酯环氧粉末静电喷塑、高温固化，喷涂色彩柔和、美观大方、无环境影响，无毒、无副作用、无异味，涂层无流挂、无剥落、返锈、色差等现象。
5-9层备勤间茶几 | 152 | ★1.底座不小于400*8mm厚铁板，不锈钢立柱直径≥76圆柱，托盘≥250方型铁盘。 ★2.台面不小于600*40多层板贴木皮
5-9层备勤间茶几 | 456 | ★1.材质：白腊木 ★2.结构：榫卯结构 ★3.环保油漆
保密文件柜 | 4 | ★一、执行标准：严格按照GB/T3325金属家具标准执行。 二、材料、五金件、结构要求： ★(1)保密柜板材采用Q235A优质冷轧板，裸板厚度不低于1.5mm。 ★(2)采用优质国产五金件，柜门安装优质电子密码锁具。 ▲(3)内陷门设计风格，侧边圆弧工艺，内部两块可调活动层板，两个抽屉，独立锁具。采用优质三级滑轨。 ★三、工艺要求： (1)表面处理：按照规范要求进行酸洗磷化处理;每道工序分槽处理，所有标准件及紧固件均镀锌处理。 (2)制造公差：外廓尺寸(900长，420宽，1850高)的极限偏差为3mm。 (3)产品采用先进的静电亚光喷塑工艺，使用优质环保涂敷材料，环氧型聚脂混合粉,表面均匀光亮，色泽一致、严密、平整、无划伤。 （4）钢制保密柜塑膜厚度为0.02-0.025mm，塑层防锈能力20年以上。喷塑检验标准：厚度：60～70微米按磁性测厚仪,附着力：2级，按GB-1720-79执行;抗冲击：60Kg/cm2按GB-1732-79执行;光泽：>85%按GB-1734-79。
2.4米会议桌 | 1 | ★1、基材：采用E0级及以上优质环保三聚氰胺饰面板，符合GB/T 15102-2017《浸渍胶膜纸饰面纤维板和刨花板》和GB 18580-2017《室内装饰装修材料 人造板及其制品中甲醛释放限量》技术标准，甲醛释放量≦0.02mg/m³； ★2、热熔胶：采用环保热熔胶 ，依据GB 18583-2008《室内装饰装修材料胶粘剂中有害物质限量》标准要求，游离甲醛≦0.05g/kg、苯和甲苯+二甲苯≦0.05g/kg、总挥发性有机物≦10g/L； ★3、封边：采用ABS激光封边条封边，符合GB/T 4463-2013《家具用封边条技术要求》标准要求，甲醛释放量≦0.1mg/L； ▲4、五金件：选用优质五金配件；1.导轨耐久性测试耐，方法：抽屉导轨以平均速度(0.25±0.1) m / s 循环相应的次数缓慢地启闭抽屉导轨，达到≧80000次。2.锁具耐久性，方法：通过锁具耐用度测试仪，以钥匙插入开启、关闭锁舌，拔出钥匙为1次循环，以不少于15次／ min 的频率，往复开、关达到≧20000次。3.门铰耐久性测试，方法：将两个质量各位1kg的重物，分别挂在门的每一面的垂直中心线，上频率为6次／ min 速度启闭循环相应次数，达到≧80000次。 ★5.规格：（mm)2400W*1200D*750H
订制办公桌（四人位） | 1 | ★1、基材：采用E0级及以上优质环保三聚氰胺饰面板，符合GB/T 15102-2017《浸渍胶膜纸饰面纤维板和刨花板》和GB 18580-2017《室内装饰装修材料 人造板及其制品中甲醛释放限量》技术标准，甲醛释放量≦0.02mg/m³； ★2、热熔胶：采用环保热熔胶 ，依据GB 18583-2008《室内装饰装修材料胶粘剂中有害物质限量》标准要求，游离甲醛≦0.05g/kg、苯和甲苯+二甲苯≦0.05g/kg、总挥发性有机物≦10g/L； ★3、封边：采用ABS激光封边条封边，符合GB/T 4463-2013《家具用封边条技术要求》标准要求，甲醛释放量≦0.1mg/L； ▲4、五金件：选用优质五金配件；1.导轨耐久性测试耐，方法：抽屉导轨以平均速度(0.25±0.1) m / s 循环相应的次数缓慢地启闭抽屉导轨，达到≧80000次。2.锁具耐久性，方法：通过锁具耐用度测试仪，以钥匙插入开启、关闭锁舌，拔出钥匙为1次循环，以不少于15次／ min 的频率，往复开、关达到≧20000次。3.门铰耐久性测试，方法：将两个质量各位1kg的重物，分别挂在门的每一面的垂直中心线，上频率为6次／ min 速度启闭循环相应次数，达到≧80000次。 ★5.规格：（mm)24000W*2400D*1100H
会议椅 | 12 | ★规格：576*620*998 ★材质：【符合办公椅行业标准QB/T2280-2016】 ★【背框】背框为尼龙加纤（PA+GF）:高强度塑料材质 【网料】涤纶+PVC,强度高，重量轻，抗压冲击性强，防虫，保温具备良好透气性、优秀的回弹性，而且防潮防霉，经久耐用。 【板材（夹板）】坐垫板材使用E1板材，厚度≥12mm 【布料】原料涤纶，强度高，弹性好。热塑性好，耐磨性好，耐腐蚀，耐光性好，色牢度高，不易褪色 【扶手】尼龙加纤（PA+GF）单边可承受≥75公斤 【海绵】采用高密度定型海绵，久坐不累，不变形 【椅脚】采用φ25*1.9mm圆管，受力弯位处内加套管圆管φ20*1.5，表面电镀处理，硬度大，韧性好安全性高。
档案室沙发加茶几 | 1 | 规格尺寸：3+1+1配套茶几 ★1．优质布绒饰面，手感舒适； ★2. 实木框架，采用含水率低于9%的优质硬木木方及5MM以上多层夹板， ★3.整体符合国家环保标准。
智能密集柜 | 145 | 基本功能 ★1.身份信息验证功能 可在固定列上输入用户名和密码、绘制图案密码身份信息验证；（投标人或供应商提供具备CMA、CNAS标志的国家安全防范报警系统产品质量监督检验中心、公安部安全与警用电子产品质量检测中心出具检验报告复印件并加盖公章） 2 自检功能 固定列和活动列具有通电自检功能 3 ★信息显示功能 可在固定列触摸屏上显示时间、区号、列号、温湿度曲线、档案在库数量、借出数量、侧边红外对射传感器是否被触发、活动列在线状态、左/右侧档案类型等信息; 可在活动列触摸屏上显示温湿度、区号、列号、档案标签、左/右侧档案类型、左/右各层、节的档案数、档案在库数量、借出数量、固定列在线状态、进入通道内人员数量、侧边红外对射传感器是否被触发； 可在管理平台上显示温湿度曲线、固定列、活动列在线状态； （投标人或供应商提供具备CMA、CNAS标志的国家安全防范报警系统产品质量监督检验中心、公安部安全与警用电子产品质量检测中心出具检验报告复印件并加盖公章） 4 人机交互 固定列控制主板应采用工业嵌入式主板，操作系统应采用开源Linux操作系统，确保系统稳定性和安全性，不宜采用Android系统及单片机系统； 固定列采用12英寸一体化触摸显示主机， 活动列采用不小于8英寸触控彩色显示屏； 5 架内人数统计 显示进出架体的人员数量，当架内有人时，控制架体禁止运行，且有语音提示。 6 3D定位指引 选中查询出来的资料，点击“打开”按钮，系统会自动打开后3D动态显示资料所在层的位置； 7 下架指引 当收到服务器发起的下架任务，显示屏自动跳转到3D下架指引界面；显示下架档案信息名称、编号、位置信息， 完成下架后点击下架完成，结束下架指引； 8 可视化视图 选择任一列密集架左面或右面标签，显示该面各节、各层存放的资料数，并有档案在库总数以及档案借出总数统计； 9 多通道打开 当固定列在中间时，可实现打开左面某一列的同时，操作固定列右面的某一列，也可执行打开动作，两边的动作同时进行； 10 电机驱动功能 可通过活动列内置DC24V直流电机驱动活动列在滑轨上左/右移动 11 ★档案查询功能 可通过管理平台、手机APP软件、固定列、活动列触摸屏上按档案名称及编号查询和显示档案所在的区、列、节、层的位置信息及是否在库；（投标人或供应商提供具备CMA、CNAS标志的国家安全防范报警系统产品质量监督检验中心、公安部安全与警用电子产品质量检测中心出具检验报告复印件并加盖公章） 12 ★档案标签设置功能 可通过管理平台设置档案标签进行下发 13 ★活动列控制功能 可在活动列触摸屏上对活动列进行左/右移动、锁定和解锁控制; 可在固定列触摸屏上进行开架、闭架、通风及停止控制; 可在管理平台对活动列进行左/右移动、开架、闭架、通风及停止控制; 可通过滑动屏幕方式对活动列进行左/右移动、通风、闭架和停止控制，并可在固定列触摸屏上开启或关闭滑动屏幕功能; 可在固定列上通过语音识别方式控制开架、闭架、通风、停止、锁定，解锁、待 机及唤醒; 可通过手动摇把对活动列进行左/右移动控制； （投标人或供应商提供具备CMA、CNAS标志的国家安全防范报警系统产品质量监督检验中心、公安部安全与警用电子产品质量检测中心出具检验报告复印件并加盖公章） 14 ★LED数码显示管显示功能 可在活动列、固定列上LED数码显示管上显示区号、列号，活动列LED上数码显示管上给出移动方向指示，并可在活动列触摸屏上设置列号；（投标人或供应商提供具备CMA、CNAS标志的国家安全防范报警系统产品质量监督检验中心、公安部安全与警用电子产品质量检测中心出具检验报告复印件并加盖公章） 15 ★移动速度自动调节功能 活动列在滑轨上由启动至停止的过程中，可自动调节移动速度，合拢时应自动减速，不应出现架体碰撞等现象。活动列移动开启1个80cm宽的通道的时间应不大于10s；（投标人或供应商提供具备CMA、CNAS标志的国家安全防范报警系统产品质量监督检验中心、公安部安全与警用电子产品质量检测中心出具检验报告复印件并加盖公章） 16 照明控制功能 可通过活动列触摸屏开启LED 照明灯，当检测到有人员进入活动列移动形成的通道后，LED照明灯应自动开启。当活动列闭架后，LED照明灯由开启状态转为关闭状态 17 公告信息显示功能 可在固定列触摸屏上开启或关闭显示公告信息显示功能 18 ★活动列自动开架功能 在固定列、活动列触摸屏上查询到档案或条码扫描方式查询到档案后，档案所动开架功能在的固定列或活动列触摸屏上以图形形式显示档案所在层、节位置，同时自动开架，并给出档案存放位置的语音提示；（投标人或供应商提供具备CMA、CNAS标志的国家安全防范报警系统产品质量监督检验中心、公安部安全与警用电子产品质量检测中心出具检验报告复印件并加盖公章） 19 ★档案下架设置功能 通过管理平台设置下架任务后，可在档案所在的固定列或活动列触摸屏上显示待下架的档案名称、 编号及以图形方式显示档案所在的位置信息；（投标人或供应商提供具备CMA、CNAS标志的国家安全防范报警系统产品质量监督检验中心、公安部安全与警用电子产品质量检测中心出具检验报告复印件并加盖公章） 20 待机功能 固定列、活动列具有无人操作自动待机功能，并可在固定列触摸展上设置无人操作待机时间 21 语音设置功能 固定列内置扬声器可给出活动列移动、停止、锁定的语音提示，并可在固定列触摸屏上设置输出语音音量大小和切换男音/女音模式 22 ★自动闭架功能 可按设定的无人操作闭架时间自动闭架，并可在固定列触摸屏上设置无人操作自动闭架时间；提供具备CMA、CNAS标志的国家安全防范报警系统产品质量监督检验中心、公安部安全与警用电子产品质量检测中心出具检验报告复印件并加盖公章） 23 自动通风功能 可按设定的湿度阈值和时长自动开架通风 24 日志记录功能 可在固定列上记录和显示操作日志 25 ★引导灯指示功能（选配） 可通过固定列、活动列上配有的三角造型引导灯给出处于正常工作状态，待机，唤醒的指示，在进行档案下架时，档案所在固定列或活动列上的引导灯给出闪烁指示；（投标人或供应商提供具备CMA、CNAS标志的国家安全防范报警系统产品质量监督检验中心、公安部安全与警用电子产品质量检测中心出具检验报告复印件并加盖公章） 26 参数设置功能 可在固定列触摸屏上设置日期、时间、温湿度上/下限值、电机转速以及固定列、管理平台的IP地址等参数 可在管理平台上对温湿度上/下限值、库号、区号、列号进行设置 27 固定列用户管理功能 可添加、删除登录固定列的用户 28 固件升级功能 可通过固定列上外接USB存储设备或管理平台对固定列、活动列进行固件升级；（投标人或供应商提供具备CMA、CNAS标志的国家安全防范报警系统产品质量监督检验中心、公安部安全与警用电子产品质量检测中心出具检验报告复印件并加盖公章） 29 ★空气质量信息显示功能 可在固定列触摸屏和管理平台上显示PM2.5、PM10、 C02、TVOC的数值；（投标人或供应商提供具备CMA、CNAS标志的国家安全防范报警系统产品质量监督检验中心、公安部安全与警用电子产品质量检测中心出具检验报告复印件并加盖公章） 30 ★电机行程初始化设置功能 固定列和活动列初始上电后，可按实际移动距离对电机行程进行初始化设置 31 ★通电时段设置功能 可通过管理平台设置活动列通电和断电时段；（投标人或供应商提供具备CMA、CNAS标志的国家安全防范报警系统产品质量监督检验中心、公安部安全与警用电子产品质量检测中心出具检验报告复印件并加盖公章） 32 ★主机加固 从保障服务器操作系统安全的角度出发，以可信计算为基础、访问控制为核心，围绕“可信、可控、可管”三个维度构建服务器主动防御体系，从源头上保证服务器安全。产品在安装部署后，提供操作系统内核级加固、核心进程防护、关键目录保护等安全机制，逐步建立完善的服务器操作系统级安全管理体系，给予服务器主动防御的能力，保障服务器的运行安全、数据安全及安全管理，为服务器提供全面的安全防护（投标人或供应商提供具备CMA、CNAS标志的公安部计算机信息系统安全产品质量监督检验中心出具的检测报告复印件并加盖公章） 档案管理功能 32 用户管理功能 在管理平台上具有超级管理员、管理员、操作员三种用户类别，并可设置相应的用户登录密码 33 分区管理功能 可在管理平台上将固定列、活动列按区进行划分 34 ★档案管理功能 可通过管理平台录入档案名称、编号; 可在管理平台上对指定的档案进行入库、上架、借阅、归还，删除并下发; 可通过管理平台导入或导出档案记录; 可通过管理平台添加档案类别； 可通过管理平台按列显示档案在库和出库数量 （投标人或供应商提供具备CMA、CNAS标志的国家安全防范报警系统产品质量监督检验中心、公安部安全与警用电子产品质量检测中心出具检验报告复印件并加盖公章） 35 ★电子档案管理功能 可在管理平台上添加、删除和修改电子档案，并可显示电子档案内容；（投标人或供应商提供具备CMA、CNAS标志的国家安全防范报警系统产品质量监督检验中心、公安部安全与警用电子产品质量检测中心出具检验报告复印件并加盖公章） 36 ★统计数据显示功能 可在管理平台上显示档案列数、档案总数、在库数、出库数、密集架利用率、 在库率、出库率、新录入、待下架、已下架、未上架，已上架和已借出档案数量等统计数据；（投标人或供应商提供具备CMA、CNAS标志的国家安全防范报警系统产品质量监督检验中心、公安部安全与警用电子产品质量检测中心出具检验报告复印件并加盖公章） 37 视频图像调看功能 可在管理平台上调看接入的数字视频图像； 38 盘点功能（选配） 可通过RFID盘点车对识读到的电子标签对应档案的所在位置进行记录 39 ★读取电子标签功能（选配） 可通过RFID 工作台读取电子标签信息 可通过RFID通道门读取电子标签信息 （投标人或供应商提供具备CMA、CNAS标志的国家安全防范报警系统产品质量监督检验中心、公安部安全与警用电子产品质量检测中心出具检验报告复印件并加盖公章） 40 定位开架及取档功能 通过查找档案功能找到档案执行下架，系统自动下发要下架的档案资料信息，资料所在列以3D形式展示档案所在位置，用户根据提示取档； 41 系统具备统计功能 可针对环境、档案、借阅记录、归还记录、报警信息、操作日志进行统计并且可对统计数据、图表数据进行导出； 42 实时监测功能； 管理软件具有库房一体化功能，拥有库房环境监测、智能密集架控制、档案管理各功能模块； 安全防护功能 安全防护功能 43 人员计数功能 当有人员进入活动列形成的通道触发人员出入检测红外传感器后，活动列自动进入锁定状态，在活动列触摸屏上显示进入人员数量，并通过LED数码显示管闪烁形式给出相应指示，同时给出相应的语音提示，当人员退出活动列形成的通道后，活动列应自动解除锁定 44 ★侧边红外传感功能 当活动列侧边红外对射传感器被触发后，活动列由解锁状态自动进入锁定状态；（投标人或供应商提供具备CMA、CNAS标志的国家安全防范报警系统产品质量监督检验中心、公安部安全与警用电子产品质量检测中心出具检验报告复印件并加盖公章） 45 ★到位检测功能 闭架时可通过非接触传感器检测活动列之间或活动列、固定列之间的移动到位状态；（投标人或供应商提供具备CMA、CNAS标志的国家安全防范报警系统产品质量监督检验中心、公安部安全与警用电子产品质量检测中心出具检验报告复印件并加盖公章） 46 ★外力迫停 活动列在闭架过程中受到一定大小与移动方向相反的作用力后，应能停止移动；（投标人或供应商提供具备CMA、CNAS标志的国家安全防范报警系统产品质量监督检验中心、公安部安全与警用电子产品质量检测中心出具检验报告复印件并加盖公章） 47 智能安全的 一体化设计 智能控制部分充分考虑用电安全，智能控制板、开关电源安装在标准化设计的控制盒中，供电电源采用防水电源卡侬插头； 48 安全可靠 的供电连接 智能控制器供电插头，采用标准卡侬防水插头，触点采用尽快铍铜并镀银，增加电流稳定性及有效的温升控制。卡扣锁死式设计，有效防止震动造成的接触问题。同时触点都在插头内侧，杜绝了人体触碰到的风险。 49 ★绝缘电阻 安全防范报警设备的电源插头或电源引入端与外壳裸露金属部件之间的绝缘电阻，经相对湿热度为91%~95%、温度为40℃、48h的受潮预处理后，加强绝缘的设备不小于5MΩ，基本绝缘的设备不小于2MΩ，Ⅲ 类设备不小于1MΩ。 工作电压超过500V的设备，上述绝缘电阻的阻值数应来以一个系数，该系数等于工作电压除以500V；（投标人或供应商提供具备CMA、CNAS标志的国家安全防范报警系统产品质量监督检验中心、公安部安全与警用电子产品质量检测中心出具检验报告复印件并加盖公章） 50 ★抗电强度 安全防范报警设备的电源插头或电源引入端与外壳裸露金属部件之间，应能承受CB16796-2009中表1规定的45Hz - 65Hz交流电压的抗电强度试验，历时lmin应无击穿和飞弧现象；（投标人或供应商提供具备CMA、CNAS标志的国家安全防范报警系统产品质量监督检验中心、公安部安全与警用电子产品质量检测中心出具检验报告复印件并加盖公章） 51 ★泄漏电流 I 、Ⅱ类设备工作时的泄漏电流应符合CB16796-2009中表2的规定，Ⅲ类设备不做泄漏电流检验；（投标人或供应商提供具备CMA、CNAS标志的国家安全防范报警系统产品质量监督检验中心、公安部安全与警用电子产品质量检测中心出具检验报告复印件并加盖公章） 智能环境监控系统集成 52 智能档案室环控系统集成功能 支持与智能档案室环控集成为智慧档案一体化管控平台： 1）统计所有档案室的档案总数、在库数、出库数、密集架利用率、在库率、出库率数据，并进行实时显示。 2）对各个档案室温度、湿度、空气质量数据和烟雾检测、水浸检测、人员侵入、一体机、新风系统、照明、空调及门禁设备实时运行状态进行显示。 3）可以对所有档案室档案在库数量、出库数量等信息，并进行实时显示。 4）可以统计所有档案室档案在库数量、出库数量信息，并进行实时显示。 5）以图表方式显示近期档案利用数量。 6）显示所有档案室新录入、待下架、已下架、未上架、已上架、已借出的档案数量。 7）显示所有档案室安装的档案列数量； 8）显示各档案室的温度、湿度、空气质量及相关设备运行异常情况。 9）实时显示指定档案室内的视频画面。 10）可对选定密集架发出开左面、开右面、通风、闭架、解锁、锁定、急停控制信号，对指定档案室内的恒湿净化一体机、新风系统、空调、照明发出开与关的控制信号。 11）显示指定档案室近期档案出库总数量。 12）统计档案室所有档案列(密集架)存放档案总数、在库数、出库数等数据信息，并显示。 13对温湿度超限、烟雾、漏水状态进行预警，并实时显示预警情况。 以上功能均需投标人或供应商提供第三方机构出具的有效期内的智慧档案一体化管控平台系统功能测试报告以及智慧档案一体化管控平台系统软件著作权，原件备查； 53 RFID设备管理功能集成（选配） 支持与RFID 通道门、RFID工作台、RFID盘点车、RFID采集终端等RFID设备集成；
仿磁柜 | 2 | ★容量：≥150升 ★规格：1300高*525宽*480深度MM ★锁具：机械密码锁 抽屉数量：≥6个 抽屉尺寸：75*380*320MM，偏差不小于10mm 双光盘盒尺寸：≥142*126*10MM，可放置：≥75片/抽； 单光盘盒尺寸：142*126*5MM，可放置：150片/抽； ★屏蔽磁场强度：外部磁场强度6000高斯，内部磁场强度不超过5高斯
书车 | 1 | 冷轧钢板加厚≥0.8mm，带万向轮
紫外线消毒柜 | 1 | ★1.规格1680*550*510 ★2、落地式，电源220V50HZ,额定功率70W。 2、内容量≥400L。 3、消毒方式；300mg/m2高浓度臭氧消毒和紫外线消毒。 4、托盘层数4层，托盘承重20KG/层。 5、消毒灭菌无死角，消毒效率高，浓度稳定在满足消毒要求的最小浓度内，分解期后，无二次污染。 6、臭氧还原方式：自然还原。 7、工作时间：1-99分钟可自由调节 8、微电脑控制，程序化功能，一键式启动，启动消毒，操作简单方便。 9、采用全钢结构，结构稳定，密封性好。
注意：打“★”号条款为实质性条款，若有任何一条负偏离或不满足则导致响应无效。