## Sheet1
序号 | 名称 | 参数 | 幅高 | 数量 | 单位
1 | 遮光窗帘 | 1.面料：需采用麻料复合面料，材质为100%聚酯纤维，具备抗菌、防霉、防臭功能，且符合B1级阻燃标准；要求阻燃性能为原材料生产时自带，后期在布料表面添加阻燃剂的产品无效。 2.单位面积质量：≥450克/平方米；门幅规格为2.8-2.85米，偏差需控制在合理范围。 3.加工方式：需采用固定皱褶工艺，皱褶量需达到轨道长度的2倍；每条窗帘需配备同款同色绑带，整体需经过纸板定型处理，确保造型规整、不易变形。 4.挂钩：需采用不锈钢材质挂钩，具备耐腐蚀、不易生锈、承重性强的特点，确保安装后稳固耐用。 5.衬带：需采用有纺织带，宽度为10cm，材质为100%涤纶，无异味、不易起球、抗拉强度达标。 6.遮光率：≥95%，确保有效遮挡光线，保障使用环境的私密性和遮光效果。 7.面料耐光色牢度：≥4级，确保长期使用后不易褪色，保持面料色泽均匀。 8.▲面料耐水色牢度：变色≥3级，沾色≥3级，符合相关纺织产品色牢度标准，避免遇水褪色、沾色。（需提供带有CMA或CNAS标识的检测报告） 9.面料撕破强力：≥1000N，确保面料韧性良好，不易破损、撕裂。 10.面料防紫外性能：UPF≥40，T(UVA)AV≤5%，T(UVB)AV≤1%，能有效阻隔紫外线，保护室内环境及人体健康。 11.面料PH值：4.0-9.0，符合人体皮肤接触安全标准，无刺激性。 12.▲面料甲醛含量：≤300mg/kg。（需提供带有CMA或CNAS标识的检测报告） 13.▲面料可分解致癌芳香胺染料：≤20mg/kg。（需提供带有CMA或CNAS标识的检测报告） 14.面料异味：无任何异味。 15.▲织物燃烧性能（B1级）：续燃时间≤5s，阴燃时间≤5s，毁损长度≤150mm；极限氧指数：径向≥32%、纬向≥32%，完全符合B1级阻燃标准。（需提供带有CMA或CNAS标识的检测报告） 16.面料耐皂洗色牢度：变色≥3级，沾色≥3级，经多次皂洗后仍能保持色泽稳定，不易褪色、沾色。 17.▲面料耐摩擦色牢度：干摩、湿摩均≥4级，确保日常摩擦后不易掉色，保持面料整洁。（需提供带有CMA或CNAS标识的检测报告） 18.▲面料水洗尺寸变化率：径向-2%~2%，纬向-2%~2%，水洗后无明显缩水、变形，尺寸稳定性良好。（需提供带有CMA或CNAS标识的检测报告、并同时提供网站查询截图） 19.面料断裂强力：经向≥450N，纬向≥350N，确保面料抗拉强度达标，不易断裂、损坏。 | 2.8米幅高 | 6252 | m
2 | 纱 | 1.断裂强度：干断裂强度通常≥2.5cN/dtex，部分产品需达到4.67cN/dtex；断裂强力约25.8N，较行业平均值高出37%。 2.断裂伸长率：干断裂伸长率控制在16.0%~250%，符合国家相关纱线性能标准，确保纱线韧性达标，不易断裂。 3.线密度：线密度误差率控制在±4.0%以内，变异系数≤3.5%，保证纱线粗细均匀、一致性好，满足后续加工要求。 4.回潮率：标准回潮率为4%~6%，部分产品需达到8.0%，适配不同使用场景，确保纱线稳定性，不易变形、起皱。 5.染色性能：染色均匀度（灰卡）≥3~4级，无明显色差、色花、色渍现象，染色牢度达标，长期使用不易褪色。 6.幅高：纱线幅高需达到2.8米，无拼接痕迹，幅宽均匀，偏差控制在合理范围，适配相关加工需求。 7.外观与手感：手感轻盈柔软，具备丝般细腻触感，无粗糙、僵硬、起毛现象；外观无瑕疵、毛羽均匀，色泽一致。 8.抗菌性：天然抗菌率≥80%，部分产品需达到92.3%，具备长效抗菌效果，符合国家抗菌纺织产品标准，无额外添加有害抗菌剂。 9.成分：采用60%精棉+40%腈纶（4股纱）材质，成分比例需与实测报告一致，无掺杂、以次充好、成分造假现象。 10.纱线支数：为8股（8Ply），支数均匀，抗拉性、韧性达标，确保后续编织、加工过程中不卡针、不断线。 11.长度与重量：每卷纱线长度为130码（约120米），重量为50克，规格误差需控制在±3%以内，确保每卷规格统一。 12.适用针号：适配钩针2.0mm、棒针3.0mm，编织顺畅，无卡顿、断线问题，满足常规加工使用需求。 | 2.8米幅高 | 6252 | m
3 | 罗马杆 | 1.罗马杆材质及规格：采用纯铝材质铝管，铝管直径标准为2.7cm，偏差需控制在±0.2cm以内；罗马杆长度按实际宽度定制，确保安装后贴合墙面，适配窗帘悬挂需求，无尺寸偏差导致的安装问题。 2.轨道表面处理：采用电泳烤漆工艺加工，严禁采用普通喷漆工艺；表面颜色为纯白色，漆面需均匀平整、光滑细腻，无划痕、掉漆、流挂、色差等瑕疵，具备优良的耐腐蚀性、耐磨性，长期使用不易氧化、泛黄、脱漆，确保外观整洁持久。 |  | 3473.4 | m
4 | 卷帘 | 一、手动卷帘配件技术要求 1.拉珠总成：需采用高级耐用玻璃加固聚酯的热聚合物（PBT）材质，内部配置扭传动及制动机构；扭簧制动机构需实现窗帘任意位置停留功能，结构牢固，适配标准及超大规格卷帘；产品需具备优良的耐磨、耐腐蚀性能，经久耐用，可锁定20KG及以上重量，确保底槽无下滑现象。 2.绳锁器：绳锁器部位安装支架需配备锁扣，要求拆装便捷，同时能有效防止帘子从支架上滑落，保障使用安全性与稳定性。 3.拉珠：需采用3级塑料（聚氯乙烯）材质，颗粒需圆整、间距均匀，表面光洁无瑕疵，不易褪色；手感光滑无毛刺，具备自润滑功能，确保拉动顺畅，无卡顿现象。 4.整套系统：保证帘布在规定面积、重量范围内，拉动轻松省力、收拉自如，无卡滞、异响，操作便捷。 5.卷管：需采用高强度铝合金材质，直径≥38mm，管材壁厚≥2.0mm；管内设置加强筋，有效增强抗弯曲能力；表面采用阳极氧化处理，提升耐腐蚀性、耐磨性，不易氧化变色。 6.卷管弯曲要求：管材径向弯曲≤1mm/M，确保卷管平直，无变形，保障卷帘收卷平整。 7.卷管结构：管材外表面需带有插槽，帘布经高温烫接插条后，可直接插入卷筒表面凹槽内，安装便捷且牢固，无脱落风险。 8.尾插：需选用耐用玻璃加固聚酯的热聚合物（PBT）材质，安装后需紧密、牢固，无松动、晃动现象，保障卷管端部密封及结构稳定性。 9.下杆：需采用高强度铝合金材质，形状为椭圆或方形；壁厚≥1.3mm，重量≥390g/m，能有效保持面料平整；表面需采用阳极氧化处理，耐腐蚀性强；帘布底端插入下轨内，采用压条均匀压入方式固定，确保底部无起皱现象。 10.安装码：选用高强度金属材质，表面经烤漆处理，具备良好的防锈功能，结构牢固，承重性达标，确保卷帘安装后稳定可靠。 二、手动卷帘面料技术要求 1.成份：30%聚酯纤维+70%聚氯乙烯。 2.▲克重：≥600g/㎡±5%。（需提供带有CMA或CNAS标识的检测报告） 3.厚度：0.71mm±5%。 4.▲甲醛含量：≤20mg/kg。（需提供带有CMA或CNAS标识的检测报告） 5.pH值：4.0~8.5。 6.▲染色牢度：耐水、耐酸汗渍、耐碱汗渍、耐唾液、耐干摩擦均≥4级，符合Class4.5（AATCC16-2003）标准，确保长期使用不易褪色、沾色。（需提供带有CMA或CNAS标识的检测报告） 7.异味：无任何异味。 8.▲可分解致癌芳香胺染料：禁用，实测值≤20mg/kg，严格符合国家环保及安全标准，杜绝有害染料。（需提供带有CMA或CNAS标识的检测报告） 9.遮光率：≥95%，有效遮挡光线，保障使用环境的私密性和遮光效果。 10.▲阻燃等级：B1级，符合GB8624阻燃标准，确保面料具备优良的阻燃性能，保障使用安全。（需提供带有CMA或CNAS标识的检测报告） 11.▲耐光照色牢度：≥7级。（需提供带有CMA或CNAS标识的检测报告） 12.▲抗菌效果：金黄色葡萄球菌抑菌率≥98%、大肠杆菌抑菌率≥98%、白色念珠菌抑菌率≥98%，具备长效抗菌效果。（需提供带有CMA或CNAS标识的检测报告） | 3米幅高 | 14812.5 | ㎡
合计（元）